## Тех.характиристики
Rs |  | d | As | us | Бетон | Диаметр | А240 | А400 | А500 | Бетон | Диаметр | А240 | А400 | А500 | Бетон | Диаметр | А240 | А400 | А500 | Бетон | Диаметр | А240 | А400 | А500 | Бетон | Диаметр | А240 | А400 | А500 | Бетон | Диаметр | А240 | А400 | А500 | Бетон | Диаметр | А240 | А400 | А500 | Бетон | Диаметр | А240 | А400 | А500 | Бетон | Диаметр | А240 | А400 | А500 | Бетон | Диаметр | А240 | А400 | А500 | Бетон | Диаметр | А240 | А400 | А500 | Бетон | Диаметр | А240 | А400 | А500 | Бетон | Диаметр | А240 | А400 | А500 | Бетон | Диаметр | А240 | А400 | А500 | Бетон | Диаметр | А240 | А400 | А500 | Бетон | Диаметр | А240 | А400 | А500
А240 | 210 | 4 | 12.56 | 12.56 | B7,5 | 4 | 300 | 290 | 370 | B10 | 4 | 250 | 250 | 320 | B15 | 4 | 190 | 190 | 240 | B20 | 4 | 160 | 160 | 200 | B25 | 4 | 140 | 130 | 170 | B30 | 4 | 130 | 120 | 160 | B35 | 4 | 110 | 110 | 140 | B40 | 4 | 100 | 100 | 130 | B45 | 4 | 100 | 100 | 120 | B50 | 4 | 90 | 90 | 110 | B55 | 4 | 90 | 80 | 110 | B60 | 4 | 80 | 80 | 100 | B70 | 4 | 80 | 80 | 100 | B80 | 4 | 70 | 70 | 90 | B90 | 4 | 70 | 70 | 90 | B100 | 4 | 70 | 70 | 80
А400 | 340 | 5 | 19.625 | 15.7 |  | 5 | 370 | 360 | 460 |  | 5 | 320 | 310 | 390 |  | 5 | 240 | 230 | 290 |  | 5 | 200 | 190 | 250 |  | 5 | 170 | 170 | 210 |  | 5 | 160 | 150 | 190 |  | 5 | 140 | 140 | 170 |  | 5 | 130 | 130 | 160 |  | 5 | 120 | 120 | 150 |  | 5 | 110 | 110 | 140 |  | 5 | 110 | 100 | 130 |  | 5 | 100 | 100 | 130 |  | 5 | 100 | 90 | 120 |  | 5 | 90 | 90 | 110 |  | 5 | 90 | 80 | 110 |  | 5 | 80 | 80 | 100
А500 | 435 | 6 | 28.26 | 18.84 |  | 6 | 440 | 430 | 550 |  | 6 | 380 | 370 | 470 |  | 6 | 280 | 280 | 350 |  | 6 | 240 | 230 | 290 |  | 6 | 200 | 200 | 250 |  | 6 | 190 | 180 | 230 |  | 6 | 170 | 160 | 210 |  | 6 | 150 | 150 | 190 |  | 6 | 140 | 140 | 180 |  | 6 | 140 | 130 | 170 |  | 6 | 130 | 120 | 160 |  | 6 | 120 | 120 | 150 |  | 6 | 120 | 110 | 140 |  | 6 | 100 | 100 | 130 |  | 6 | 100 | 100 | 130 |  | 6 | 100 | 100 | 120
|  | 8 | 50.24 | 25.12 |  | 8 | 590 | 570 | 730 |  | 8 | 500 | 490 | 630 |  | 8 | 380 | 370 | 470 |  | 8 | 320 | 310 | 390 |  | 8 | 270 | 260 | 340 |  | 8 | 250 | 240 | 310 |  | 8 | 220 | 210 | 270 |  | 8 | 200 | 200 | 250 |  | 8 | 190 | 190 | 240 |  | 8 | 180 | 170 | 220 |  | 8 | 170 | 160 | 210 |  | 8 | 160 | 160 | 200 |  | 8 | 150 | 150 | 190 |  | 8 | 140 | 130 | 170 |  | 8 | 140 | 130 | 170 |  | 8 | 130 | 130 | 160
|  | 10 | 78.5 | 31.4 |  | 10 | 730 | 710 | 910 |  | 10 | 630 | 610 | 780 |  | 10 | 470 | 460 | 580 |  | 10 | 390 | 380 | 490 |  | 10 | 340 | 330 | 420 |  | 10 | 310 | 300 | 380 |  | 10 | 270 | 270 | 340 |  | 10 | 250 | 250 | 320 |  | 10 | 240 | 230 | 290 |  | 10 | 220 | 220 | 280 |  | 10 | 210 | 200 | 260 |  | 10 | 200 | 190 | 250 |  | 10 | 190 | 180 | 230 |  | 10 | 170 | 170 | 210 |  | 10 | 170 | 160 | 210 |  | 10 | 160 | 160 | 200
|  | 12 | 113.04 | 37.68 |  | 12 | 880 | 850 | 1090 |  | 12 | 750 | 730 | 940 |  | 12 | 560 | 550 | 700 |  | 12 | 470 | 460 | 580 |  | 12 | 400 | 390 | 500 |  | 12 | 370 | 360 | 460 |  | 12 | 330 | 320 | 410 |  | 12 | 300 | 300 | 380 |  | 12 | 280 | 280 | 350 |  | 12 | 270 | 260 | 330 |  | 12 | 250 | 240 | 310 |  | 12 | 240 | 230 | 290 |  | 12 | 230 | 220 | 280 |  | 12 | 200 | 200 | 250 |  | 12 | 200 | 190 | 250 |  | 12 | 200 | 190 | 240
Rbt |  | 14 | 153.86 | 43.96 |  | 14 | 1030 | 1000 | 1270 |  | 14 | 880 | 850 | 1090 |  | 14 | 660 | 640 | 820 |  | 14 | 550 | 530 | 680 |  | 14 | 470 | 460 | 580 |  | 14 | 430 | 420 | 530 |  | 14 | 380 | 370 | 470 |  | 14 | 350 | 340 | 440 |  | 14 | 330 | 320 | 410 |  | 14 | 310 | 300 | 390 |  | 14 | 290 | 280 | 360 |  | 14 | 280 | 270 | 340 |  | 14 | 260 | 260 | 330 |  | 14 | 240 | 230 | 290 |  | 14 | 230 | 230 | 290 |  | 14 | 230 | 220 | 280
В7,5 | 0.48 | 16 | 200.96 | 50.24 |  | 16 | 1170 | 1140 | 1450 |  | 16 | 1000 | 980 | 1250 |  | 16 | 750 | 730 | 930 |  | 16 | 630 | 610 | 780 |  | 16 | 540 | 520 | 670 |  | 16 | 490 | 480 | 610 |  | 16 | 440 | 420 | 540 |  | 16 | 400 | 390 | 500 |  | 16 | 380 | 370 | 470 |  | 16 | 350 | 340 | 440 |  | 16 | 330 | 320 | 410 |  | 16 | 320 | 310 | 390 |  | 16 | 300 | 290 | 370 |  | 16 | 270 | 260 | 340 |  | 16 | 270 | 260 | 330 |  | 16 | 260 | 250 | 320
В10 | 0.56 | 18 | 254.34 | 56.52 |  | 18 | 1320 | 1280 | 1640 |  | 18 | 1130 | 1100 | 1400 |  | 18 | 840 | 820 | 1050 |  | 18 | 700 | 680 | 870 |  | 18 | 600 | 590 | 750 |  | 18 | 550 | 540 | 690 |  | 18 | 490 | 480 | 610 |  | 18 | 450 | 440 | 560 |  | 18 | 420 | 410 | 530 |  | 18 | 400 | 390 | 490 |  | 18 | 380 | 360 | 470 |  | 18 | 350 | 340 | 440 |  | 18 | 340 | 330 | 420 |  | 18 | 300 | 300 | 380 |  | 18 | 300 | 290 | 370 |  | 18 | 290 | 280 | 360
В15 | 0.75 | 20 | 314 | 62.8 |  | 20 | 1460 | 1420 | 1820 |  | 20 | 1250 | 1220 | 1560 |  | 20 | 940 | 910 | 1160 |  | 20 | 780 | 760 | 970 |  | 20 | 670 | 650 | 830 |  | 20 | 610 | 600 | 760 |  | 20 | 540 | 530 | 670 |  | 20 | 500 | 490 | 630 |  | 20 | 470 | 460 | 580 |  | 20 | 440 | 430 | 550 |  | 20 | 420 | 400 | 520 |  | 20 | 390 | 380 | 490 |  | 20 | 370 | 360 | 460 |  | 20 | 340 | 330 | 420 |  | 20 | 330 | 320 | 410 |  | 20 | 320 | 310 | 400
В20 | 0.9 | 22 | 379.94 | 69.08 |  | 22 | 1610 | 1560 | 2000 |  | 22 | 1380 | 1340 | 1710 |  | 22 | 1030 | 1000 | 1280 |  | 22 | 860 | 840 | 1070 |  | 22 | 740 | 720 | 920 |  | 22 | 670 | 660 | 840 |  | 22 | 600 | 580 | 740 |  | 22 | 550 | 540 | 690 |  | 22 | 520 | 500 | 640 |  | 22 | 490 | 470 | 600 |  | 22 | 460 | 440 | 570 |  | 22 | 430 | 420 | 540 |  | 22 | 410 | 400 | 510 |  | 22 | 370 | 360 | 460 |  | 22 | 360 | 350 | 450 |  | 22 | 350 | 340 | 440
В25 | 1.05 | 25 | 490.625 | 78.5 |  | 25 | 1830 | 1780 | 2270 |  | 25 | 1570 | 1520 | 1950 |  | 25 | 1170 | 1140 | 1450 |  | 25 | 980 | 950 | 1210 |  | 25 | 840 | 810 | 1040 |  | 25 | 770 | 740 | 950 |  | 25 | 680 | 660 | 840 |  | 25 | 630 | 610 | 780 |  | 25 | 590 | 570 | 730 |  | 25 | 550 | 540 | 680 |  | 25 | 520 | 500 | 640 |  | 25 | 490 | 480 | 610 |  | 25 | 470 | 450 | 580 |  | 25 | 420 | 410 | 520 |  | 25 | 410 | 400 | 510 |  | 25 | 400 | 390 | 500
В30 | 1.15 | 28 | 615.44 | 87.92 |  | 28 | 2050 | 1990 | 2540 |  | 28 | 1750 | 1700 | 2180 |  | 28 | 1310 | 1270 | 1630 |  | 28 | 1090 | 1060 | 1360 |  | 28 | 940 | 910 | 1160 |  | 28 | 860 | 830 | 1060 |  | 28 | 760 | 740 | 940 |  | 28 | 700 | 680 | 870 |  | 28 | 660 | 640 | 820 |  | 28 | 620 | 600 | 770 |  | 28 | 580 | 560 | 720 |  | 28 | 550 | 530 | 680 |  | 28 | 520 | 510 | 650 |  | 28 | 470 | 460 | 580 |  | 28 | 460 | 450 | 570 |  | 28 | 450 | 440 | 560
В35 | 1.3 | 32 | 803.84 | 100.48 |  | 32 | 2340 | 2270 | 2900 |  | 32 | 2000 | 1950 | 2490 |  | 32 | 1500 | 1460 | 1860 |  | 32 | 1250 | 1210 | 1550 |  | 32 | 1070 | 1040 | 1330 |  | 32 | 980 | 950 | 1220 |  | 32 | 870 | 840 | 1080 |  | 32 | 800 | 780 | 1000 |  | 32 | 750 | 730 | 930 |  | 32 | 700 | 680 | 870 |  | 32 | 660 | 640 | 820 |  | 32 | 630 | 610 | 780 |  | 32 | 590 | 580 | 740 |  | 32 | 540 | 520 | 670 |  | 32 | 530 | 510 | 650 |  | 32 | 510 | 500 | 640
В40 | 1.4 | 36 | 1017.36 | 113.04 |  | 36 | 2920 | 2840 | 3630 |  | 36 | 2500 | 2430 | 3110 |  | 36 | 1870 | 1820 | 2320 |  | 36 | 1560 | 1520 | 1940 |  | 36 | 1340 | 1300 | 1660 |  | 36 | 1220 | 1190 | 1520 |  | 36 | 1080 | 1050 | 1340 |  | 36 | 1000 | 980 | 1250 |  | 36 | 940 | 910 | 1160 |  | 36 | 880 | 850 | 1090 |  | 36 | 830 | 800 | 1030 |  | 36 | 780 | 760 | 970 |  | 36 | 740 | 720 | 920 |  | 36 | 670 | 650 | 830 |  | 36 | 660 | 640 | 810 |  | 36 | 640 | 620 | 800
В45 | 1.5 | 40 | 1256 | 125.6 |  | 40 | 3250 | 3150 | 4030 |  | 40 | 2780 | 2700 | 3460 |  | 40 | 2080 | 2020 | 2580 |  | 40 | 1730 | 1680 | 2150 |  | 40 | 1490 | 1440 | 1850 |  | 40 | 1360 | 1320 | 1690 |  | 40 | 1200 | 1170 | 1490 |  | 40 | 1120 | 1080 | 1390 |  | 40 | 1040 | 1010 | 1290 |  | 40 | 980 | 950 | 1210 |  | 40 | 920 | 890 | 1140 |  | 40 | 870 | 840 | 1080 |  | 40 | 820 | 800 | 1020 |  | 40 | 750 | 720 | 930 |  | 40 | 730 | 710 | 900 |  | 40 | 710 | 690 | 880
В50 | 1.6
В55 | 1.7
В60 | 1.8
В70 | 1.9
В80 | 2.1
В90 | 2.15
В100 | 2.2